## Istruzioni
REALIZZAZIONE DEL RACCORDO VIARIO NORD-SUD A SAN CESARIO SUL PANARO (MO) IN VARIANTE ALLA SP N.14 - CUP G41B15000090005 – CIG 8469784EDA

## W18
REALIZZAZIONE DEL RACCORDO VIARIO NORD-SUD A SAN CESARIO SUL PANARO (MO) IN VARIANTE ALLA SP N.14 - CUP G41B15000090005 – CIG 8469784EDA
strato | spessore (mm) | coeff. di drenaggio | coeff. di spessore (tab. 3) | si x di x ai
| si | di | ai
stabilizzato | 300 | 1 | 0.1242830755 | 37.28492265 |  | CBR sottofondo (%) |  | 5
strato di base normale | 100 | 1 | 0.18616 | 18.616 |  | Affidabilità richiesta R% |  | 90% | vedi tabella 1
binder normale | 40 | 1 | 0.4 | 16 |  | S0 |  | 0.45 | variabile fra 0.4 e 0.5 per le pavimentazioni flessibili
usura normale | 30 | 1 | 0.48 | 14.4 |  | PSIiniz. |  | 4.65 | valore ideale = 5.0 ma prudenzialmente è preferibile assumerlo fra 4.8 e 4.5
[6 empty] | PSIfin. |  | 2.5 | vedi tabella 1
[6 empty] | ZR |  | -1.282 | valore determinato in base a tabella 2
[6 empty] | MR (psi) |  | 7251.9
[6 empty] | SNSG (mm) |  | 0.6081095
[6 empty] | SN (mm) |  | 4.0084
|  |  | Ssi x di x ai | 86.30092265
| -1,282 × 0,45 + 9.36 log (5,0084) - 0.20 + |  |  |  | log (2,15 / 2,70) |  | + 2.32 log (7251,9) - 8,07 =
log W18 = | [9 empty] | 6.507641
0.4 + 1094 / 4279,94
W18 = | 3.218405 | × 106 assi standard da 8.16 t

## Tabelle
REALIZZAZIONE DEL RACCORDO VIARIO NORD-SUD A SAN CESARIO SUL PANARO (MO) IN VARIANTE ALLA SP N.14 - CUP G41B15000090005 – CIG 8469784EDA
Tab 1 | Tipo di strada | [7 empty] | R% | PSI
| 1) Autostrade extraurbane | [7 empty] | 90% | 3.0
| 2) Autostrade urbane | [7 empty] | 95% | 3.0
| 3) Strade extraurbane principali - Strade extraurbane secondarie a forte traffico | [7 empty] | 90% | 2.5
| 4) Strade extraurbane secondarie di tipo ordinario | [7 empty] | 85% | 2.5
| 5) Strade extraurbane secondarie di tipo turistico | [7 empty] | 80% | 2.5
| 6) Strade urbane di scorrimento | [7 empty] | 95% | 2.5
| 7) Strade urbane di quartiere - Strade locali | [7 empty] | 90% | 2.0
| 8) Corsie preferenziali | [7 empty] | 95% | 2.5
Tab 2 | R% | 50% | 60% | 70% | 75% | 80% | 85% | 90% | 91% | 92% | 93% | 94% | 95% | 96% | 97% | 98% | 99% | 99.9% | 99.99%
| ZR | 0 | -0.253 | -0.524 | -0.674 | -0.841 | -1.037 | -1.282 | -1.34 | -1.405 | -1.476 | -1.555 | -1.645 | -1.751 | -1.881 | -2.054 | -2.327 | -3.09 | -3.75
per 70 ≤ R% ≤ 95 si può utilizzare la seguente espressione: ZR = 0.0253 x log5(100 - R%) + 0.055 x log3(100 - R%) + 1.0147 x log(10 - R%) - 2.377
Tab 3 | [6 empty] | coeff. di spessore standard secondo AASHTO | Modulo resiliente reale dello strato | Modulo resiliente del materiale standard secondo AASHTO | coeff. di spessore ricalcolato
| Strato | [5 empty] | ag | Ei (MPa) | Eg (MPa) | ai
| Fondazione in misto granulare granulometricamente stabilizzato | [5 empty] | 0.11 | 150 | 104 | 0.1242831
| Sottobase in misto cementato | [5 empty] | 0.19 | 300 | 207 | 0.2150159
| Sottobase in misto cementato ad alta duttilità (MCAD) | [5 empty] | 0.22 | 2500 | 1800 | 0.2454587
| Base normale | [5 empty] | 0.2 | 2500 | 3100 | 0.1861613
| Base rigenerata a freddo con emulsione modificata | [5 empty] | 0.32 | 1700 | 3100 | 0.2619263
| Base ad elevata resistenza alla fatica | [5 empty] | 0.32 | 6000 | 4500 | 0.3522056
| Basebinder ad elevata resistenza alla fatica e all'ormaiamento | [5 empty] | 0.42 | 9000 | 4500 | 0.5291668
| Binder normale | [5 empty] | 0.4 | 3500 | 3500 | 0.4
| Binder ad elevata resistenza all'ormaiamento | [5 empty] | 0.42 | 9000 | 4500 | 0.5291668
| Usura normale | [5 empty] | 0.42 | 3500 | 3500 | 0.42
| Usura tipo SMA ad elevata resistenza all'ormaiamento | [5 empty] | 0.48 | 4500 | 4500 | 0.48
| Usura a tessitura ottimizzata a basse emissioni sonore (DRY) | [5 empty] | 0.47 | 4000 | 4500 | 0.4519049
| Usura con Asphalt Rubber tipo Gap Graded (WET) | [5 empty] | 0.48 | 4500 | 4500 | 0.48
| Usura con Asphalt Rubber tipo Dense Graded (WET) | [5 empty] | 0.42 | 6500 | 4500 | 0.4747696
| Usura con Asphalt Rubber tipo Open Graded (WET) | [5 empty] | 0.42 | 1100 | 4500 | 0.2626088
| Usura con Asphalt Rubber tipo drenante (WET) | [5 empty] | 0.42 | 1300 | 4500 | 0.2776469
| Usura drenante | [5 empty] | 0.42 | 1000 | 4500 | 0.2543969
| Usura con legante neutro | [5 empty] | 0.42 | 4500 | 4500 | 0.42

## frequenze assi (hidden)
| 1 | 2 | 3 | 4 | 5 | 6 | 7 | 8
| #REF! | #REF! | #REF! | #REF! | #REF! | #REF! | #REF! | #REF!
| Autostrade extraurbane | Autostrade urbane | Strade extraurbane principali - Strade extraurbane secondarie a forte traffico | Strade extraurbane secondarie di tipo ordinario | Strade extraurbane secondarie di tipo turistico | Strade urbane di scorrimento | Strade urbane di quartiere - strade locali | Corsie preferenziali
Tipo veicolo commerciale | Percentuale % | Percentuale % | Percentuale % | Percentuale % | Percentuale % | Percentuale % | Percentuale % | Percentuale %
1 | 12.2% | 18.2% | 0% | 0% | 24.5% | 18.2% | 80% | 0%
2 | 0% | 18.2% | 13.1% | 0% | 0% | 18.2% | 0% | 0%
3 | 24.4% | 16.5% | 39.5% | 58.8% | 40.8% | 16.5% | 0% | 0%
4 | 14.6% | 0% | 10.5% | 29.4% | 16.3% | 0% | 0% | 0%
5 | 2.4% | 0% | 7.9% | 0% | 0% | 0% | 0% | 0%
6 | 12.2% | 0% | 2.6% | 5.9% | 4.15% | 0% | 0% | 0%
7 | 2.4% | 0% | 2.6% | 0% | 0% | 0% | 0% | 0%
8 | 4.9% | 0% | 2.5% | 2.8% | 2% | 0% | 0% | 0%
9 | 2.4% | 0% | 2.6% | 0% | 0% | 0% | 0% | 0%
10 | 4.9% | 0% | 2.5% | 0% | 0% | 0% | 0% | 0%
11 | 2.4% | 0% | 2.6% | 0% | 0% | 0% | 0% | 0%
12 | 4.9% | 0% | 2.6% | 0% | 0% | 0% | 0% | 0%
13 | 0.1% | 1.6% | 0.5% | 0.2% | 0.05% | 1.6% | 0% | 0%
14 | 0% | 18.2% | 0% | 0% | 0% | 18.2% | 20% | 47%
15 | 0% | 27.3% | 0% | 0% | 0% | 27.3% | 0% | 53%
16 | 12.2% | 0% | 10.5% | 2.9% | 12.2% | 0% | 0% | 0%
| 100% | 100% | 100% | 100% | 100% | 100% | 100% | 100%